## SOL & PLANCHERS
Matrice des Usages - V2023
Préambule important: Les usages dont la colonne "Règles de l'art de Référence" indique un Avis Technique ou document équivalent selon le §1.2 des Règles générales sont attribués sur demande après fourniture de ce document, et vérification des caractéristiques d'après celui-ci.
Usages | Règles de l'art de référence | Observations sur le certificat | Laine minérale | Polystyrène expansé | Polystyrène extrudé | Mousse polyurethane | Mousse phénolique | Verre cellulaire | Laine de bois | Perlite | Liége | Fibre de bois | Laine minérale en Vrac | Ouate de Cellulose | Fibres végétales ou animales | PSE en billes | PMR | Laine minérale projeté avec liant
SOLS & PLANCHERS
Isolation sous chape ou dalle flottante ou carrelage scellé | Sol sous chape/dalle flottante ou carrelage scellé DTU 52.10 DTU 65.14 | Panneau SC1 1500 mm max SC2 par défaut, 1500 mm max Préciser la gamme d'épaisseurs | 13162 Critères nationaux : Classement SC | 13163 Critères nationaux : Classement SC | 13164 Critères nationaux : Classement SC | 13165 Critères nationaux : Classement SC | 13166 Critères nationaux : Classement SC |  |  | 13169 Critères nationaux : Classement SC | 13170 Critères nationaux : Classement SC
Isolation sous carrelage scellé en pose directe | Sol sous chape/dalle flottante ou carrelage scellé DTU 52.10 DTU 52.1 DTU 65.14 Règles Professionnelles FFB/CAPEB | Panneau de 1500 mm max Préciser la gamme d'épaisseurs | 13162 Critères nationaux : Classement SC1 | 13163 Critères nationaux : Classement SC1 | 13164 Critères nationaux : Classement SC1 | 13165 Critères nationaux : Classement SC1 | 13166 Critères nationaux : Classement SC1 |  |  | 13169 Critères nationaux : Classement SC1 | 13170 Critères nationaux : Classement SC1
Isolation sous chape ou dalle flottante ou carrelage scellé sur forme en mortier de ciment | Sol sous chape/dalle flottante ou carrelage scellé DTU 52.10 DTU 52.1 DTU 26.2 DTU 65.14 Règles Professionnelles FFB/CAPEB | si SC1, marquer : Panneaux de 1500 mm max si SC2 par défaut, marquer : Panneau de 1500 mm max Préciser la gamme d'épaisseurs | 13162 Critères nationaux : Classement SC | 13163 Critères nationaux : Classement SC | 13164 Critères nationaux : Classement SC | 13165 Critères nationaux : Classement SC | 13166 Critères nationaux : Classement SC |  |  | 13169 Critères nationaux : Classement SC | 13170 Critères nationaux : Classement SC
Isolation en sous face des planchers bas : isolation rapportée mécaniquement | Recommandation professionnelles RAGE : isolation en sous face des planchers bas | Mention sur le certificat pour les XPS et EPS: L'usage est uniquement valide si le "Guide de l'isolation par l'intérieur des bâtiments d'habitation du point de vue des risques en cas d'incendie" est respecté. | 13162: T3 Mu1 (produits nus ou revêtus d'un tissus à structure ouverte) Ws | 13163 Produit ignifugé selon la NF EN 13163, Euroclasse E, et suivi d'ignifugation selon la note 5 du "Guide de l'isolation par l'intérieur des bâtiments d'habitation du point de vue des risques en cas d'incendie" | 13164 Produit ignifugé selon la NF EN 13164, et suivi d'ignifugation selon la note 5 du "Guide de l'isolation par l'intérieur des bâtiments d'habitation du point de vue des risques en cas d'incendie" |  |  |  | 13168
Isolation en sous face des planchers bas :Isolation pour fond de coffrage | Recommandation professionnelles RAGE : isolation en sous face des planchers bas | Mention sur le certificat pour les XPS et EPS: L'usage est uniquement valide si le "Guide de l'isolation par l'intérieur des bâtiments d'habitation du point de vue des risques en cas d'incendie" est respecté. | 13162: - T5 - Mu1 (produits nus ou revêtus d'un tissus à structure ouverte) - Ws - CS(10/Y)15 - DS(70,90) | 13163 Produit ignifugé selon la NF EN 13163, Euroclasse E, et suivi d'ignifugation selon la note 5 du "Guide de l'isolation par l'intérieur des bâtiments d'habitation du point de vue des risques en cas d'incendie" | 13164 Produit ignifugé selon la NF EN 13164, et suivi d'ignifugation selon la note 5 du "Guide de l'isolation par l'intérieur des bâtiments d'habitation du point de vue des risques en cas d'incendie" |  |  |  | 13168
Isolation sous dallage sur terre-plein - maison individuelle | DTU 13.3 P1-1-2 Dallage sur terre plein | Préciser la gamme d'épaisseurs |  | 13163 Critères nationaux : - RCS - ds≤2% - Es ≥ 2,1 MPa -Comportement à l'eau Wp<1,0 kg/m² par défaut (O2) - Produit semi-rigide (L2) | 13164 Critères nationaux : - RCS - ds≤2% - Es ≥ 2,1 MPa - Produit non hydrophile/ Wp<1,0 kg/m² par défaut - Produit semi-rigide | 13165 Critères nationaux : - RCS - ds≤2% - Es ≥ 2,1 MPa - Produit non hydrophile/ Wsp<1,0 kg/m² par défaut - Produit semi-rigide |  | 13167 Critères nationaux : - RCS - ds≤2% - Es ≥ 2,1 - Produit non hydrophile/ Wsp<1,0 kg/m² par défaut - Produit semi-rigide
Isolation sous dallage sur terre-plein - autres que maison individuelle | DTU 13.3 P1-1-1 (décembre 2021) Dallage sur terre plein | Préciser la gamme d'épaisseurs + épaisseurs maxi epaisseur Hi ≤ Eis/50 (arrondi au mm puis à l'épaisseur inférieure ou égale certifiée) si épaisseur inférieure à l'épaisseur maxi certifiée |  | 13163 Critères nationaux : - Rcs - ds ≤ 2% - Eis = 0,6 x RCS / ds et Eis ≥ 3,5 MPa - Produit non hydrophile: Wp<1,0 kg/m² par défaut (O2) - Produit semi-rigide (L2) - Epaisseur Hi ≤ Eis / 50 | 13164 Critères nationaux : - Rcs - ds ≤ 2% - Eis = 0,6 x RCS / ds et Eis ≥ 3,5 MPa - Produit non hydrophile: Wp<1,0 kg/m² par défaut - Produit semi-rigide - Epaisseur Hi ≤ Eis / 50 | 13165 Critères nationaux : - Rcs - ds ≤ 2% - Eis = 0,6 x RCS / ds et Eis ≥ 3,5 MPa - Produit non hydrophile: Wp<1,0 kg/m² par défaut (O2) - Produit semi-rigide (L2) - Epaisseur Hi ≤ Eis / 50 |  | 13167 Critères nationaux : - Rcs - ds ≤ 2% - Eis = 0,6 x RCS / ds et Eis ≥ 3,5 MPa - Produit non hydrophile: Wp<1,0 kg/m² par défaut (O2) - Produit semi-rigide (L2) - Epaisseur Hi ≤ Eis / 50
Isolation sous dallage sur terre-plein - autres que maison individuelle - Cas particulier du §5.3.4 du DTU 13.3 P1-1-1 | DTU 13.3 P1-1-1 (décembre 2021) Dallage sur terre plein | Préciser la gamme d'épaisseurs + épaisseurs maxi Hi ≤ Eis/30 pour les cas particuliers selon DTU 13.3 P1-1-1 §5.3.4 (arrondi au mm puis à l'épaisseur inférieure ou égale certifiée) si épaisseur inférieure à l'épaisseur maxi certifiée |  | 13163 Critères nationaux : - Rcs - ds ≤ 2% - Eis = 0,6 x RCS / ds et Eis ≥ 3,5 MPa - Produit non hydrophile: Wp<1,0 kg/m² par défaut (O2) - Produit semi-rigide (L2) - Epaisseur Hi ≤ Eis / 30 (voir ci-contre) - CS(10/Y)100 | 13164 Critères nationaux : - Rcs - ds ≤ 2% - Eis = 0,6 x RCS / ds et Eis ≥ 3,5 MPa - Produit non hydrophile: Wp<1,0 kg/m² par défaut - Produit semi-rigide - Epaisseur Hi ≤ Eis/30 (voir ci-contre) - CS(10/Y)100 | 13165 Critères nationaux : - Rcs - ds ≤ 2% - Eis = 0,6 x RCS / ds et Eis ≥ 3,5 MPa - Produit non hydrophile: Wp<1,0 kg/m² par défaut (O2) - Produit semi-rigide (L2) - Epaisseur Hi ≤ Eis / 30 (voir ci-contre) - CS(10/Y)100 |  | 13167 Critères nationaux : - Rcs - ds ≤ 2% - Eis = 0,6 x RCS / ds et Eis ≥ 3,5 MPa - Produit non hydrophile: Wp<1,0 kg/m² par défaut (O2) - Produit semi-rigide (L2) - Epaisseur Hi ≤ Eis / 30 (voir ci-contre) - CS(10/Y)100
Revêtement par projection pneumatique de fibres minérales de laitier avec liant | DTU 27.1 Recommandation professionnelles RAGE : isolation en sous face des planchers bas
Revêtement par projection pneumatique de fibres minérales de laitier avec liant | Avis Technique ou Document Technique d'Application à caractère favorable, ou Appréciation Technique d'Expérimentation de cas "a" avec avis favorable | Pour les produits sous ATEC/ATEX/DTA, précisier: "Selon l'Avis Technique, le DTA ou l'Appréciation Technique d'Expérimentation de cas "a" du produit" | [15 empty] | - Règle de l'art conforme au §1,2 du Référentiel General (DTA, ATEC, ATEX, …) - Adhésion/cohésion (BH6) méthode EGOLF
Isolation des combles par panneaux ou rouleaux en laines minérales manufacturées | DTU45.10 |  | 13162: MUi (produits nus ou revêtus d'un tissus à structure ouverte)
Isolation thermique de combles par soufflage d'isolant en vrac (laines minérales ou ouate de cellulose de papier) | DTU45.11 | [11 empty] | MUi Si | Shi
Isolation sur planchers de combles perdus | Avis Technique ou Document Technique d'Application à caractère favorable, ou Appréciation Technique d'Expérimentation de cas "a" avec avis favorable | Pour les produits sous ATEC/ATEX/DTA, précisier: "Selon l'Avis Technique, le DTA ou l'Appréciation Technique d'Expérimentation de cas "a" du produit"
Isolation entre solives de planchers bois | DTU 51.3 Planchers en bois ou à base de panneaux de bois |  | 13162 : MUi (produits nus ou revêtus d'un tissus à structure ouverte) | 13163 | 13164 | 13165 | 13166 | 13167 | 13168 | 13169 | 13170 | 13171
Isolation sous planchers flottants en panneaux à base de bois | DTU 51.3 Planchers en bois ou à base de panneaux de bois | preciser gamme épaisseur | 13161 : Mu1 (produits nus ou revêt+D14:O14 tissus à structure ouverte) Critères nationaux Classements SC2a ou SC1 | Critères nationaux Classements SC2a ou SC1 | Critères nationaux Classements SC2a ou SC1 | Critères nationaux Classements SC2a ou SC1 | Critères nationaux Classements SC2a ou SC1 | Critères nationaux Classements SC2a ou SC1 | Critères nationaux Classements SC2a ou SC1 | Critères nationaux Classements SC2a ou SC1 | Critères nationaux Classements SC2a ou SC1 | Critères nationaux Classements SC2a ou SC1 | Critères nationaux Classements SC2a ou SC1 | Critères nationaux Classements SC2a ou SC1
Isolation sur solives de planchers bois | DTU 51.3 Planchers en bois ou à base depanneaux de bois | preciser gamme épaisseur | 13162 : Mu1 (produits nus ou revêt+D14:O14 tissus à structure ouverte) Critères nationaux Classements SC2a ou SC1 | Critères nationaux Classements SC2a ou SC1 | Critères nationaux Classements SC2a ou SC1 | Critères nationaux Classements SC2a ou SC1 | Critères nationaux Classements SC2a ou SC1 | Critères nationaux Classements SC2a ou SC1 | Critères nationaux Classements SC2a ou SC1 | Critères nationaux Classements SC2a ou SC1 | Critères nationaux Classements SC2a ou SC1 | Critères nationaux Classements SC2a ou SC1 | Critères nationaux Classements SC2a ou SC1 | Critères nationaux Classements SC2a ou SC1
Isolation thermique par l'extérieur des parois enterrées avec revêtement d'étanchéité | Recommandations CSFE :Isolation thermique par l'extérieur des parois enterrées avec revêtement d'étanchéité (oct 2010) |  |  | 13163: - CS(10)Y ou CC(2/1,5/50)σc - WL(T)5 - WD(V)10 | 13164: - CS(10)Y ou CC(2/1,5/50)σc - WL(T)3 - WD(V)5 |  |  | 13167: - CS(10)Y ou CC(2/1,5/50)σc
Isolation thermique par l'extérieur des parois enterrées - support de revêtement d'étanchéité | Avis Technique ou Document Technique d'Application à caractère favorable, ou Appréciation Technique d'Expérimentation de cas "a" avec avis favorable | Pour les produits sous ATEC/ATEX/DTA, précisier: "Selon l'Avis Technique, le DTA ou l'Appréciation Technique d'Expérimentation de cas "a" du produit"
Isolation thermique des bâtiments frigorifiques et des locaux à ambiance régulée à température positive | NF DTU 45.1 Isolation thermique des bâtiments frigorifiques et des locaux à ambiance régulée | Préciser les gammes d'épaisseur |  | 13163: T(2) TR50 - CS(10)100 Critères nationaux: - Rcs - ds ≤ 2% - Eis = 0,6 x RCS / ds et Eis ≥ 3,5 MPa O2 L3 E3 - Epaisseur Hi ≤ Eis / 50 | EN 13164: -T1 - CS(10)Y≥300 - WL(T)≤3 - Hi ≤ Eis/50 | EN 13165 : T2 CS(10)Y ≥ 150 WS(P) 1 RcsDs
Isolation thermique des bâtiments frigorifiques et des locaux à ambiance régulée à température négative * * L'entrée en vigueur de cet usage est conditionné à l'entrée en vigueur du DTU 45.1 (Mai 2022) "Travaux de bâtiment - Isolation thermique des bâtiments frigorifiques et des locaux à ambiance régulée" | NF DTU 45.1 Isolation thermique des bâtiments frigorifiques et des locaux à ambiance régulée | Préciser les gammes d'épaisseur |  | 13163: T(2) TR50 (ou L3 ISOLE) - CS(10)150 Critères nationaux: - Rcs - ds ≤ 2% - Eis = 0,6 x RCS / ds et Eis ≥ 3,5 MPa O2 L3 E3 - Epaisseur Hi ≤ Eis / 50 | EN 13164: -T1 - CS(10)Y≥300 - WL(T)≤3 - FTCD1 ou FTCD2 - Hi ≤ Eis/50 | EN 13165 : T2 CS(10)Y ≥ 500 WL(T) 1 RcsDs |  | EN 13167 Critères nationaux: Tol. Ép.: +/- 2mm, TR150, CS(Y)600, Rcs, ds vérifiés conformément à l’annexe D du DTU 45.1, ds ≤ 2%, WS, WL(P), µ=∞ (valeur forfaitaire de l'EN ISO 10456)

## MURS
Matrice des Usages - V2023
Préambule important: Les usages dont la colonne "Règles de l'art de Référence" indique un Avis Technique ou document équivalent selon le §1.2 des Règles générales sont attribués sur demande après fourniture de ce document, et vérification des caractéristiques d'après celui-ci.
Usages | Règles de l'art de référence | Observations sur le certificat | Laine minérale | Polystyrène expansé | Polystyrène extrudé | Mousse polyurethane | Mousse phénolique | Verre cellulaire | Laine de bois | Perlite | Liége | Fibre de bois | Laine minérale en Vrac | Ouate de Cellulose | Fibres végétales ou animales | PSE en billes | PMR | Laine minérale projeté avec liant
MURS/CLOISONS
MURS DONNANT SUR L'EXTERIEUR : Isolation thermique par l'intérieur
Primitif isolant pour complexe de doublage | DTU 25.42 P1-2 Ouvrages de doublage et habillage en complexes et sandwiches plaques de parement en plâtre et isolant | Mention sur le certificat: "Plage d'épaisseur selon le DTU 25.42 P1-2" | 13162 : - T3 - WS - TR ≥ 0,003 MPa - Mu1 (uniquement produits nus ou revêtus d'un tissus à structure ouverte) Critères nationaux - Semi-rigidité | 13163 : PSE non élastifié MUi L3 - TR50 critères nationaux niveau S2 PSE Elastifié TR20 Critères nationaux Module dynamique E < 0,5 MPa niveau S2 | 13164: TR50 critères nationaux GM x DN(S) x d <= 40 kPa.m avec DN(S) exprimé en % (équivalent S2) | 13165: WS(P)1 TR50 Mui critères nationaux GM x DN(S) x d <= 40 kPa.m avec DN(S) exprimé en % (équivalent S2) ou I1S2O2L3E2
Complexe de doublage | DTU 25.42 Ouvrages de doublage et habillage en complexes et sandwiches plaques de parement en plâtre et isolant Pour les Produits certifiés selon le Référentiel Produit n°18 |  | EN 13950 et 13162 : - T3 - WS - TR ≥ 0,003 MPa - Mu1 (uniquement produits nus ou revêtus d'un tissus à structure ouverte) Critères nationaux - Semi-rigidité | EN 13950 et 13163 : PSE non élastifié MUi L3 - TR50 critères nationaux niveau S2 PSE Elastifié TR20 Critères nationaux Module dynamique E < 0,5 MPa niveau S2 | EN 13950 et 13164: TR50 critères nationaux GM x DN(S) x d <= 40 kPa.m avec DN(S) exprimé en % (équivalent S2) | EN 13950 et 13165: WS(P)1 TR50 Mui critères nationaux GM x DN(S) x d <= 40 kPa.m avec DN(S) exprimé en % (équivalent S2) ou I1S2O2L3E2
Complexe de doublage | Pour les Produits certifiés selon le Référentiel Produit n°18 | Pour les produits sous ATEC/ATEX/DTA, précisier: "Selon l'Avis Technique ou le DTA, ou l'Appréciation Technique d'Expérimentation de cas "a" du produit"
Contre-cloison plaques de platre | DTU 25.41 Contre-cloison en plaques de plâtre |  | 13162: WS , T2 MU1 (uniquement produits nus ou revêtus d'un tissus à structure ouverte) Critères nationaux Semi-Rigidité | 13163 critères nationaux satisfaits sans essais | 13164 critères nationaux S1 (pas d'affichage obligatoire) | 13165 critères nationaux satisfaits sans essais | 13166 critères nationaux satisfaits sans essais S1 (pas d'affichage obligatoire)
Contre cloison en maçonnerie de petits éléments | DTU 20.13 Contre-cloison maçonnée |  | 13162: T(2) WS - Mu1 (uniquement produits nus ou revêtus d'un tissus à structure ouverte) Critères nationaux : Semi-Rigidité | 13163 critères nationaux satisfaits sans essais | 13164 critères nationaux satisfaits sans essais | 13165 critères nationaux satisfaits sans essais
Contre cloison en carreaux de platre | DTU 25.31 Ouvrages en carreaux de plâtre |  | 13162: T(2) WS - Mu1 (uniquement produits nus ou revêtus d'un tissus à structure ouverte) Critères nationaux : Semi-Rigidité | 13163 critères nationaux satisfaits sans essais | 13164 critères nationaux satisfaits sans essais | 13165 critères nationaux satisfaits sans essais
Contre cloison maçonnée ou carreaux de platre avec isolant biosourcé | Avis Technique ou Document Technique d'Application à caractère favorable, ou Appréciation Technique d'Expérimentation de cas "a" avec avis favorable pour le produit, ou le système | Pour les produits sous ATEC/ATEX/DTA, précisier: "Selon l'Avis Technique, le DTA ou l'Appréciation Technique d'Expérimentation de cas "a" du produit" | [11 empty] | SC0 MUi
Isolation par insufflation dans les parois murs | Avis Technique ou Document Technique d'Application à caractère favorable, ou Appréciation Technique d'Expérimentation de cas "a" avec avis favorable pour le produit, ou le système | Pour les produits sous ATEC/ATEX/DTA, précisier: "Selon l'Avis Technique, le DTA ou l'Appréciation Technique d'Expérimentation de cas "a" du produit" | [10 empty] | - Règle de l'art conforme au §1,2 du Référentiel General (DTA, ATEC, ATEX,...) - S1 - Mui - Ws | - Règle de l'art conforme au §1,2 du Référentiel General (DTA, ATEC, ATEX,...) - SC0 - Mui |  | Règle de l'art conforme au §1,2 du Référentiel General (DTA, ATEC, ATEX,...)
| Règles de l'art de référence | Observations | Laine minérale | Polystyrène expansé | Polystyrène extrudé | Mousse polyurethane | Mousse phénolique | Verre cellulaire | Laine de bois | Perlite | Liége | Fibre de bois | Laine minérale en Vrac | Ouate de Cellulose | Fibres végétales ou animales | PSE en billes | PMR | Laine minérale projeté avec liant
MURS DONNANT SUR L'EXTERIEUR : Isolation thermique par l'extérieur
Isolant thermique pose collée sous enduit | Avis Technique ou Document Technique d'Application à caractère favorable, ou Appréciation Technique d'Expérimentation de cas "a" avec avis favorable | longueur ≤ 1 200 mm largeur ≤ 600 mm épaisseur ≤ 300 mm Pour les produits integrés dans des systèmes sous ATEC/ATEX/DTA, précisier: "Selon l'Avis Technique, le DTA ou l'Appréciation Technique d'Expérimentation de cas "a" du système" |  | 13163 Euroclasse E Critères nationaux niveau S4 niveau 03 L3(120) Masse volumique ≤ 20 kg/m3 + suivi d'ignifugation matière (Certification par tierce partie prouvant le suivi de l’ignifugation chez le producteur de la matière première (polystyrène expansible) avec un niveau de performance équivalent à l’Euroclasse D pour des plaques d’’épaisseur conventionnelle de 60 mm)
Isolant thermique pose collée sous enduit | Avis Technique ou Document Technique d'Application à caractère favorable, ou Appréciation Technique d'Expérimentation de cas "a" avec avis favorable | Pour les produits integrés dans des systèmes sous ATEC/ATEX/DTA, précisier: "Selon l'Avis Technique, le DTA ou l'Appréciation Technique d'Expérimentation de cas "a" du système" | 13162: produit lamella T5 DS(70,90) TR 80 CS(10/Y)40 WS WL(P) - Mu1 (uniquement produits nus ou revêtus d'un tissus à structure ouverte) SS (20)
Isolant thermique fixé mécaniquement par chevilles / calé chevillé sous enduit | Avis Technique ou Document Technique d'Application à caractère favorable, ou Appréciation Technique d'Expérimentation de cas "a" avec avis favorable | longueur ≤ 1 200 mm largeur ≤ 600 mm épaisseur ≤ 300 mm Pour les produits integrés dans des systèmes sous ATEC/ATEX/DTA, précisier: "Selon l'Avis Technique, le DTA ou l'Appréciation Technique d'Expérimentation de cas "a"du système" |  | 13163 Euroclasse E Critères nationaux niveau S4 niveau 03 L3(120) Masse volumique ≤ 20 kg/m3 + suivi d'ignifugation matière (Certification par tierce partie prouvant le suivi de l’ignifugation chez le producteur de la matière première (polystyrène expansible) avec un niveau de performance équivalent à l’Euroclasse D pour des plaques d’’épaisseur conventionnelle de 60 mm)
Isolant thermique fixé mécaniquement par chevilles / calé chevillé sous enduit | Selon l'Avis Technique, le DTA ou l'Appréciation Technique d'Expérimentation du produit, ou système | Pour les produits integrés dans des systèmes sous ATEC/ATEX/DTA, précisier: "Selon l'Avis Technique, le DTA ou l'Appréciation Technique d'Expérimentation de cas "a" du système" | 13162: T5 DS(70,90) WS CS(10/Y) ≥10 kPa - Mu1 (uniquement produits nus ou revêtus d'un tissus à structure ouverte) WL(P) +AT/DTA du système
Isolant thermique fixé mécaniquement par profilés PVC sous-enduit | Avis Technique ou Document Technique d'Application à caractère favorable, ou Appréciation Technique d'Expérimentation de cas "a" avec avis favorable | longueur ≤ 1000 mm largeur ≤ 600 mm épaisseur ≤ 200 mm Pour les produits integrés dans des systèmes sous ATEC/ATEX/DTA, précisier: "Selon l'Avis Technique, le DTA ou l'Appréciation Technique d'Expérimentation du système" |  | 13163 Euroclasse E Critères nationaux niveau S5 niveau 03 L3(150) Masse volumique ≤ 20 kg/m3 + suivi d'ignifugation matière (Certification par tierce partie prouvant le suivi de l’ignifugation chez le producteur de la matière première (polystyrène expansible) avec un niveau de performance équivalent à l’Euroclasse D pour des plaques d’’épaisseur conventionnelle de 60 mm)
| Règles de l'art de référence | Observations | 13162 (MW) | 13163 (PSE) | 13164 (XPS) | 13165 (PU) | 13166 (Mousse phénolique) | 13167 (Verre cellulaire) | 13168 (Laine de bois) | 13169 (Perlite) | 13170 (Liége) | 13171 (Fibre de bois) | 14064-1 (Laine minérale en Vrac) | 15101-1 (Ouate de Cellulose) | Fibres végétales ou animales | PSE en billes | PMR | PMR
Bande de recoupement incendie | CPT 3714 V2: Systèmes d’isolation thermique extérieure par enduit sur polystyrène expansé : conditions de mise en oeuvre de bandes filantes pour protection incendie AT ou DTA ETICS révision du Cahier 3714 V2 en cours , pouvant impacter les critères nationaux | mva ≥ 90 kg/m3 Les caractéristiques minimales, relatives à l’utilisation comme bandes filantes pour protection incendie des procédés d’isolation par l’extérieur sous enduit relevant d’un DTA délivré par le GS7 ont été vérifiées | critère de fabrication vérifié mva ≥ 90 kg/m3 Euroclasse A1 DS(70,90) WS T(5) Double densité : • CS(10/Y) ≥20 kPa • TR ≥7,5 kPa Mono densité : • CS(10/Y) ≥ 30 kPa • TR ≥ 10 kPa nota: seules les laines de roche
Isolant sous bardage ventilé en panneaux HPL, panneaux fibres-ciment, clins PVC, ardoises naturelles et fibres-ciment, sur support maçonné | DTU 45.4 | Epaisseur minimale: R≥0,5 m²K/W Pour les PSE: Dim. max. 1200x600mm Pour les XPS: Dim. ≤1300mm Pour les PIR/PUR: Dim. max 1200x1000mm | 13162 minimum T2 , WS, MU1 (uniquement produits nus ou revêtus d'un tissus à structure ouverte) DS (70/90) (pour les panneaux rigides seulement) Critère nationaux produit semi-rigide ou, à défaut, TR50 | 13163 minimum T(2) min. P(5 )et S(5) (valeurs vérifiées non certifiées) Critères nationaux WP<1kg/m² (O2, satisfait sans essai) DS ±0,4% (S3 minimum) | 13164 WL(T)3 T1 minimum Critères nationaux: DS (CPT2662V2) ≤0,5% et 5mm sur panneau entier (valeurs vérifiées non certifiées) | 13165 WS(P)1 DS (70/90) 2 Critères nationaux: Epaisseur ±2mm Variations relatives de longueur largeur et épaisseur ≤1% (valeurs vérifiées non certifiées) Parement aluminium 50µm | [7 empty] | Atec du GS20 validant l'aptitude à l'emploi en bardage extérieur de l'isolant Règle de l'art conforme au §1,2 du Référentiel General (DTA, ATEC, ATEX,...) | Atec du GS20 validant l'aptitude à l'emploi en bardage extérieur de l'isolant Règle de l'art conforme au §1,2 du Référentiel General (DTA, ATEC, ATEX,...) |  |  | Atec du GS20 validant l'aptitude à l'emploi en bardage extérieur de l'isolant Règle de l'art conforme au §1,2 du Référentiel General (DTA, ATEC, ATEX,...)
Isolant sous bardage ventilé en bois | DTU 41.2 |  | 13162 WS, semi-rigidité | 13163 | 13164 | 13165 | 13166
Isolant pour vêtage - Charge linéique (Isolant préalable à la pose du vêtage) | Avis Technique ou Document Technique d'Application à caractère favorable, ou Appréciation Technique d'Expérimentation de cas "a" avec avis favorable | Pour les procédés sous ATEC/ATEX/DTA, précisier: "Selon l'Avis Technique, le DTA ou l'Appréciation Technique d'Expérimentation de cas "a" du procédé" | Préciser la gamme d'épaisseur | Certifiés ACERMI de classement minimal I3 S1 O2 L2 E1 | Certifiés ACERMI de classement minimal I3 S1 O2 L2 E1 (pas d'affichage obligatoire, I3 03 L3 acquis par défaut) | Certifiés ACERMI de classement minimal I3 S1 O2 L2 E1 | Certifiés ACERMI de classement minimal I3 S1 O2 L2 E1
Isolant pour vêture - Charge surfacique (Isolant préalable à la pose de la vêture) | Avis Technique ou Document Technique d'Application à caractère favorable, ou Appréciation Technique d'Expérimentation de cas "a" avec avis favorable | Pour les procédés sous ATEC/ATEX/DTA, précisier: "Selon l'Avis Technique, le DTA ou l'Appréciation Technique d'Expérimentation de cas "a" du procédé" | Résistance à la compression : écrasement de 10 % sous contrainte de 14kPa selon la norme NF EN 13162 (satisfait si CS(10) 15) - TR7.5 - WS - PL(5) 300 - Masse volumique de 90 kg/m3 minimum. Préciser la gamme d'épaisseur | Certifiés ACERMI de classement minimal I3 S1 O2 L2 E1 | Certifiés ACERMI de classement minimal I3 S1 O2 L2 E1 (pas d'affichage obligatoire, I3 03 L3 acquis par défaut)) | Certifiés ACERMI de classement minimal I3 S1 O2 L2 E1 | Certifiés ACERMI de classement minimal I3 S1 O2 L2 E1
| Règles de l'art de référence | Observations | Laine minérale | Polystyrène expansé | Polystyrène extrudé | Mousse polyurethane | Mousse phénolique | Verre cellulaire | Laine de bois | Perlite | Liége | Fibre de bois | Laine minérale en Vrac | Ouate de Cellulose | Fibres végétales ou animales | PSE en billes | PMR | Laine minérale projeté avec liant
Isolant pour murs revêtus de plaques de pierre mince | DTU 55.2 Isolation thermique extérieure de murs revêtus de plaques de pierre mince |  | 13162: T(2) WS - Mu1 (uniquement produits nus ou revêtus d'un tissus à structure ouverte) Critères nationaux: produit semi-rigide
Isolant pour façades rideaux | DTU 33.1 Isolation thermique de façades rideaux |  | 13162 : T(2) WS - Mu1 (uniquement produits nus ou revêtus d'un tissus à structure ouverte) TR50 ou à défaut semi-rigide | 13163 : T(2) Critères nationaux WS, ou à défaut O2 TR50, ou à défaut L2
MURS isolation intégrée
Double mur en maçonnerie | DTU 20.1 Ouvrages en maçonnerie de petits éléments - Parois et murs |  | 13162: T(2) WS - Mu1 (uniquement produits nus ou revêtus d'un tissus à structure ouverte) Critères nationaux: produit semi-rigide | 13163 : T(2) MU Critères nationaux satisfaits sans essai | 13164 Critères nationaux satisfaits sans essai | 13165 Critères nationaux satisfaits sans essai |  | 13167 Critères nationaux Niveau du DTU requis satisfaits sans essai |  |  |  |  | tassement S1 WS MU
Murs à ossature bois | DTU 31.2 Maisons et bâtiments à ossatures bois pour les LM ou ATEC |  | 13162: T(2) WS - Mu1 (uniquement produits nus ou revêtus d'un tissus à structure ouverte) Critères nationaux: produit semi-rigide
Bardage métallique double peau - Fond de plateau | Recommandation RAGE "Bardage en acier protégé e en acier inoxydable-juillet 2014" |  | T1 ou T2 WS - Mu1 (uniquement produits nus ou revêtus d'un tissus à structure ouverte)
Bardage métallique double peau - Sous écarteurs | Recommandation RAGE "Bardage en acier protégé e en acier inoxydable-juillet 2014" |  | T2 WS - Mu1 (uniquement produits nus ou revêtus d'un tissus à structure ouverte)
Bardage métallique double peau - Entre écarteurs | Recommandation RAGE "Bardage en acier protégé en acier inoxydable-juillet 2014" |  | T2 WS - Mu1 (uniquement produits nus ou revêtus d'un tissus à structure ouverte) Critères nationaux: produit semi-rigide
Bardage métallique double peau - Avec entretoises | Selon Avis Technique du Procédé
Murs à coffrage et isolation intégrés | Avis Technique ou Document Technique d'Application à caractère favorable, ou Appréciation Technique d'Expérimentation de cas "a" avec avis favorable | Pour les procédés sous ATEC/ATEX/DTA, préciser: "Selon l'Avis Technique, le DTA ou l'Appréciation Technique d'Expérimentation de cas "a" du procédé"
Murs de façade de type Panneaux Sandwich | Avis Technique ou Document Technique d'Application à caractère favorable, ou Appréciation Technique d'Expérimentation de cas "a" avec avis favorable | Pour les procédés sous ATEC/ATEX/DTA, préciser: "Selon l'Avis Technique, le DTA ou l'Appréciation Technique d'Expérimentation de cas "a" du procédé"
CLOISONS
Cloisons distributives ou séparatives entre locaux | DTU 25.41 Cloison / Plafond | Si pas semi-rigide, respecter la tolérance de +/-5mm de l'épaisseur du vide de la cloison DTU25.41 P1-2 §7.1 | 13162 T2 MU1 (uniquement produits nus ou revêtus d'un tissus à structure ouverte) Critères nationaux: produit semi-rigide | I1S1O2L2E1 satisfaits sans essai (pas d'affichage obligatoire) | I1S1O2L2E1 satisfaits sans essai sauf S1 (pas d'affichage obligatoire) | I1S1O2L2E1 satisfaits sans essai (pas d'affichage obligatoire) | I1S1O2L2E1 satisfaits sans essai (pas d'affichage obligatoire) |  |  |  |  | si dans domaine d'emploi de l'AT |  |  | si dans domaine d'emploi de l'AT

## TOITURES ou PLAFONDS
Matrice des Usages - V2023
Préambule important: Les usages dont la colonne "Règles de l'art de Référence" indique un Avis Technique ou document équivalent selon le §1.2 des Règles générales sont attribués sur demande après fourniture de ce document, et vérification des caractéristiques d'après celui-ci.
Usages | Règles de l'art de référence | Observations (sauf mention contraire, n'apparaît pas sur le certificat) | Laine minérale | Polystyrène expansé | Polystyrène extrudé | Mousse polyurethane | Mousse phénolique | Verre cellulaire | Laine de bois | Perlite | Liége | Fibre de bois | Laine minérale en Vrac | Ouate de Cellulose | Fibres végétales ou animales | PSE en billes | PMR | Laine minérale projeté avec liant
TOITURES INCLINEES ET PLAFONDS
Isolant posé par l'extérieur en rampant sous petits éléments de couverture - Sarking | Usage peut etre accordé sous réserve d'un document conforme aux Règles de l'art indiquées au §1,2 du Référentiel General | Avis Technique, Appréciation Technique d’Expérimentation ou Document Technique d’Application du GS5.1, de la famille Sarking.
Isolant posé par l'extérieur en rampant sous petits éléments de couverture - Caissons chevronnés isolant support de couverture | Usage peut etre accordé sous réserve d'un document conforme aux Règles de l'art indiquées au §1,2 du Référentiel General | Avis Technique, Appréciation Technique d’Expérimentation ou Document Technique d’Application du GS5.1, de la famille « Caisson chevronné isolant support de couverture »
Isolant posé par l'extérieur en rampant sous petits éléments de couverture - Panneau Sandwich isolant support de couverture | Usage peut etre accordé sous réserve d'un document conforme aux Règles de l'art indiquées au §1,2 du Référentiel General | Avis Technique, Appréciation Technique d’Expérimentation ou Document Technique d’Application du GS5.1, de la famille "Panneau Sandwich Isolant Support de Couverture"
Isolant posé par l'extérieur en rampant sous petits éléments de couverture - Madrier isolant support de couverture | Usage peut etre accordé sous réserve d'un document conforme aux Règles de l'art indiquées au §1,2 du Référentiel General | Avis Technique, Appréciation Technique d’Expérimentation ou Document Technique d’Application du GS5.1, de la famille "Madrier Isolant Support de Couverture"
Isolation posé en rampants de toiture par l'intérieur - entre et sous chevron | CPT 3560_V2 DTU 31.2 DTU 25.42 DTU 25.41 §6.2 P1-1 DTU 45.10 laines minérales | Epaisseurs max 80mm sous chevron (DTU 25.42 Complexes de doublage) | 13162 : T2 Mui (produits nus ou revêtus d'un tissus à structure ouverte) ou Zi Ws Critères nationaux: -Produit semi-rigide -lambda ≤36 entre chevrons et ≤38 sous chevrons -Si produit avec Zi, surfaçcage lacéré en pose première couche entre chevrons | 13163 : Critères nationaux : Ws / par défaut semi-rigide / par défaut | 13164 : Critères nationaux : Ws / par défaut semi-rigide / par défaut | 13165 : Critères nationaux : Ws / par défaut semi-rigide / par défaut | 13166 : Critères nationaux : Ws produit semi-rigide
Isolation de couverture en plaques nervurée issues de tôles d'acier revêtues | DTU 40.35 Couverture en plaques nervurées issues de tôles d'acier revêtues Règle de l'art conforme au §1,2 du Référentiel General (cas feutre tendu) |  | 13162: Mui (produits nus ou revêtus d'un tissus à structure ouverte) Ws
Isolant pose sur plafonds plaque de plâtre | DTU 25.41 Plafonds suspendus |  | 13162: T1 MU1 (produits nus ou revêtus d'un tissus à structure ouverte) Ws | 13163 Critères nationaux : I1S1O2L2E1 satisfaits sans essai (pas d'affichage obligatoire) | 13164 Critères nationaux : I1S1O2L2E1 satisfaits sans essai sauf S1 (pas d'affichage obligatoire) | 13165 Critères nationaux : I1S1O2L2E1 satisfaits sans essai (pas d'affichage obligatoire) | 13166 Critères nationaux : I1S1O2L2E1 satisfaits sans essai (pas d'affichage obligatoire)
Dalle de plafonds suspendus | DTU 58.1 NF EN 13964 |  | 13162: Ti | [5 empty] | 13168:

## TOITURES TERRASSE
Matrice des Usages - V2023
Préambule important: Les usages dont la colonne "Règles de l'art de Référence" indique un Avis Technique ou document équivalent selon le §1.2 des Règles générales sont attribués sur demande après fourniture de ce document, et vérification des caractéristiques d'après celui-ci.
Usages | Règles de l'art de référence | Observations (sauf mention contraire, n'apparaît pas sur le certificat) | Laine minérale | Polystyrène expansé | Polystyrène extrudé | Mousse polyurethane | Mousse phénolique | Verre cellulaire | Laine de bois | Perlite | Liége | Fibre de bois | Laine minérale en Vrac | Ouate de Cellulose | Fibres végétales ou animales | PSE en billes | PMR | Laine minérale projeté avec liant
TOITURE TERRASSE
Isolant pour toiture terrasse - support d'étanchéité sous protection lourde | Règles professionnelles Isolants support d'étanchéité en indépendance sous protection lourde CT 11 ACERMI | préciser les épaisseurs en fonction des lits selon indication classe de compressibilité | Caractéristiques certifiées selon CT 11 ACERMI | Caractéristiques certifiées selon CT 11 ACERMI |  | Caractéristiques certifiées selon CT 11 ACERMI |  | Caractéristiques certifiées selon CT 11 ACERMI |  | Caractéristiques certifiées selon CT 11 ACERMI
Isolant pour toiture terrasse - Isolation inversée de toiture-terrasse | Règles professionnelles Isolation inversée de toiture-terrasse CT 11 ACERMI | préciser les épaisseurs en fonction des lits selon indication classe de compressibilité |  |  | Caractéristiques certifiées selon CT 11 ACERMI
Isolant pour toiture terrasse - support d'étanchéité apparente | Usage peut etre accordé sous réserve d'un document conforme aux Règles de l'art indiquées au §1,2 du Référentiel General (DTA, Atex, …) | famille : - Panneau isolant non porteur support d’étanchéité | DTA du procédé | DTA du procédé |  | DTA du procédé |  | DTA du procédé |  | DTA du procédé
Isolant pour toiture terrasse - isolation inversée de toiture-terrasse accessible aux véhicules | Usage peut etre accordé sous réserve d'un document conforme aux Règles de l'art indiquées au §1,2 du Référentiel General (DTA, Atex, …) | famille : - Panneau en polystyrène extrudé (XPS) en isolation inversée en toitures accessibles aux véhicules et cheminement piétons associés |  |  | DTA du procédé